## 工作表11
1 | 成本 | 管理人员提出来
2 | 效率 | 现场人员提出来
3 | 切削性能

## 试刀数据统计
2022年改善试刀前 | [5 empty] | 2023年改善试刀后 | [5 empty] | 2022年 |  | 2023年 |  | 合计节约成本
序号 | 刀片名称 | 型号 | 厂家 | 数量 | 金额（元） | 序号 | 刀片名称 | 型号 | 厂家 | 数量 | 金额（元） | 数量 | 成本 | 数量 | 成本
1 | 大外圆16mm | CNMG160608-NM | 宏盛 | 4710 | 42.66 | 1 | 大外圆16mm | CNGG160608-XM | 正源 | 2160 | 37.6 | 4710 | 200928.6 | 2160 | 81216 | 119712.6
2 | 切刀4mm(黑色) | YBG202/ZTGD0404-MG | 正源 | 11460 | 40.6 | 2 | 切刀4mm（灰色） | YBG202/ZTGD0404-MG | 正源 | 9168 | 40.6 | 11460 | 465276 | 9168 | 372220.8 | 93055.2
3 | 四方外圆 | SWMG150612-NM | 宏盛 | 1540 | 35.5 | 3 | 四方外圆 | SNGG150612-XM | 正源 | 830 | 32.7 | 1540 | 54670 | 830 | 27141 | 27529
4 | 面铣刀（两刃） | YBG205/APMT160408PDER | 正源 | 5565 | 13.5 | 4 | 面铣刀（六刃） | YBG202/WNGU080608PNR-GM | 正源 | 1110 | 24 | 5565 | 75127.5 | 1110 | 26640 | 48487.5
5 | [5 empty] | 5 | [5 empty] | 0 | 0 | 0 | 0 | 0
6 | [5 empty] | 6 | [5 empty] | 0 | 0 | 0 | 0 | 0
7 | [5 empty] | 7 | [5 empty] | 0 | 0 | 0 | 0 | 0
8 | [5 empty] | 8 | [5 empty] | 0 | 0 | 0 | 0 | 0
9 | [5 empty] | 9 | [5 empty] | 0 | 0 | 0 | 0 | 0
[15 empty] | 共计节约 | 288784.3
1 | 成本
2 | 效率

## 试刀模板
试刀报告
报告人 |  |  |  | 部门/所属销售区域
填写日期 |  |  |  | 试用编号-商务平台
设备信息
机床型号 |  |  |  | 机床类型
机床接口形式 |  |  |  | 主轴功率
工件信息
工件名称 |  |  |  | 材料类型 |  |  | 材质
硬度 |  |  |  | 加工类型 |  |  | 冷却方式
精度要求
刀具信息
原有刀具型号 |  |  | 供应商 |  | 刀片价格 |  |  | 品牌
试用刀具型号 |  |  | 供应商 |  | 刀具价格 |  |  | 品牌
试用刀刀片型号 |  |  | 供应商 |  | 刀片价格 |  |  | 品牌
切削参数
类型/名称 | 主轴转速 r/min | 切削深度 mm | 每转进给 mm/r | 线速度 m/min | 进给速度 mm/min | 切削宽度 mm | 机床负载 | 切屑形态 | 备注
原有参数
试用参数
现场加工简图 | [5 empty] | 换刀标准
试用结果及失效形式分析
[6 empty] | 材料 | 品牌 | 使用寿命 | 失效原因
性能价格比对
使用寿命
成本节约
生产效率
加工描述
车间建议及意见

## 焊接辅料测试模板
焊接试用报告
公司 | 郑州钢德 | 联系人 | 魏红超 | 联系方式 | 13703922060
车间 | 机加工 | 现场人员 | 马晖昱/吕航 | 时间 | 2023-08-07
机床信息 |  | 工件信息 |  | 目前的问题
厂家 | 肯贝 | 名称 | 焊机 | 需求：焊枪导电嘴、焊枪保护嘴
类型 | 焊接自动线 | 材料 | 碳钢
型号 | 缸体125 | 零件号 | ZT/PH125r-01
功率 |  | 班产 | /
转速 |  | 年产 | /
工序描述
郑州钢德焊材试用信息 |  |  | 任丘市恒胜泰焊材试用信息
焊材信息 | 导电嘴型号 | 32MM*8 | 焊材信息 | 导电嘴型号 | W500
| 导电嘴品牌 | 钢德（高强/高导） |  | 导电嘴品牌 | 宾采尔
| 导电嘴单价 | 5元/件 |  | 导电嘴单价 | 2.9元/件
| 保护嘴型号 | 145.0544 |  | 保护嘴型号 | W500
| 保护嘴品牌 | 宾采尔 |  | 保护嘴品牌 | 宾采尔
| 保护嘴单价 | 33元/件 |  | 保护嘴单价 | 32元/件
焊接参数 | 转速M/min | 0.5 | 切削参数 | 转速M/min | 0.5
| 电压（V） | 28.5 |  | 电压（V） | 28.5
| 电流（A） | 280 |  | 电流（A） | 280
焊接信息 | 焊接自动线 | ABB 1600机器人 | 焊接信息 | 焊接自动线 | ABB 1600机器人
| 焊接方式 | 两道环焊 |  | 焊接方式 | 两道环焊
| 是否内冷及方式 | 是 |  | 是否内冷及方式 | 是
| 加工节拍 | 10min |  | 加工节拍 | 10min
| 更换原因 | 卡丝/堵枪 |  | 更换原因 | 卡丝/堵枪
试焊结果 | 导电嘴加工数量/支 | 7件 | 试焊结果 | 导电嘴加工数量/支 | 3件
| 单件成本 | 0.71元 |  | 单件成本 | 0.96元
| 保护嘴加工数量/支 | 160件 |  | 保护嘴加工数量/支 | 110件
| 单件成本 | 0.2元 |  | 单件成本 | 0.29元
试用效果对比 | =DISPIMG("ID_1E0B90FC619D4CB089BC00869E62C1A5",1)
客户确认 | 在相同加工参数一致情况下，通过现场试用效果/成本比对如下： 1.郑州钢德商贸 导电嘴成本：0.71元/件 保护嘴：0.2元/件 2.任丘市恒胜泰 导电嘴成本：0.96元/件 保护嘴：0.29元/件 郑州钢德焊材试用结果优于任丘市恒胜泰焊材试用结果，车间考虑尽最大可能减少更换频次，减少辅助时间，提高当班生产效率，成本最低。最终建议选用：郑州钢德商贸提供的焊接辅材作为自动线ABB 1600焊接机器人焊枪辅材。

## 切刀测试
试刀报告
公司 | 正源 | 联系人 | 杜斌伟 | 联系方式 | 15936217263
车间 | 机加工 | 现场人员 | 侯光伟 | 时间 | 2023-05-03
机床信息 |  | 工件信息 |  | 目前的问题
厂家 | 油机 | 名称 | KV500E | 单刃加工25件
类型 | 数控立车 | 材料 | 27simn
型号 | ZT/103-108 | 零件号
功率 |  | 班产 | /
转速 |  | 年产 | /
工序描述 | 导向套粗精车小头
现场刀具信息 |  |  | 试切刀具信息
刀具信息 | 刀柄型号 |  | 刀具信息 | 刀柄型号
| 刀片品牌 | 株洲钻石 |  | 刀片品牌
| 刀片片型号 |  |  | 刀片型号
| 刀片材质 |  |  | 刀片材质
| 切削刃口 |  |  | 切削刃口
| 刀片单价 |  |  | 刀片单价（未税）
切削参数 | 转速r/min | S190 | 切削参数 | 转速r/min | S190
| 进给mm/min | F0.3 |  | 进给mm/min | F0.3
| 线速度m/min | 150 |  | 线速度m/min | 150
| 每转进给mm/r | F0.3 |  | 每转进给mm/r | F0.3
切削信息 | 单边最大切削 | 2.5mm | 切削信息 | 单边最大切削 | 2.5mm
| 切削方式 | 车 |  | 切削方式 | 车
| 是否内冷及方式 | 冷却 |  | 是否内冷及方式 | 冷却
| 加工节拍 | 30分钟 |  | 加工节拍 | 30分钟
| 换刀原因 | 磨损 |  | 换刀原因 | 磨损
试切结果 | 寿命/刃口 | 100件/片 | 试切结果 | 寿命/刃口 | 200件/片
| 刃口磨损形式 | 前后刃同时磨损 |  | 刃口磨损形式 | 前后刃同时磨损
| 铁屑形式 | 断屑 |  | 铁屑形式 | 断屑
| 单件成本 | 0.43元/件 |  | 单件成本 | 0.19元/件
| 加工节拍对比 | 30分钟 |  | 加工节拍对比 | 30分钟
试用效果对比 | 试切结果：在切削参数转速、进给、线速度各项参数相同情况下： 1.寿命对比 宏盛100件/片， 株洲钻石200件/片。 2.单件成本对比 宏盛 0.43元/件， 株洲钻石 0.19元/件。 3.结合以上本次试切论证，株洲钻石刀片在使用寿命和成本上具有优势。
客户确认 |  |  | 日期

## 大外圆测试
试刀报告
公司 | 正源 | 联系人 | 杜斌伟 | 联系方式 | 15936217263
车间 | 机加工 | 现场人员 | 郭文浩 | 时间 | 2023-04-05
机床信息 |  | 工件信息 |  | 目前的问题
厂家 | 油机 | 名称 | KV500E | 单刃加工25件
类型 | 数控立车 | 材料 | 27simn
型号 | ZT/103-108 | 零件号
功率 |  | 班产 | /
转速 |  | 年产 | /
工序描述 | 导向套粗精车小头
现场刀具信息 |  |  | 试切刀具信息
刀具信息 | 刀柄型号 |  | 刀具信息 | 刀柄型号
| 刀片品牌 | 宏盛 |  | 刀片品牌 | 株洲钻石
| 刀片片型号 | 大外圆CNMG160608-NM |  | 刀片型号 | 大外圆 CNGG160608-XM
| 刀片材质 | YB650 |  | 刀片材质 | YB650
| 切削刃口 | 4 |  | 切削刃口 | 4
| 刀片单价 | 42.66元/片 |  | 刀片单价（未税） | 37.6元/片
切削参数 | 转速r/min | S190 | 切削参数 | 转速r/min | S190
| 进给mm/min | F0.3 |  | 进给mm/min | F0.3
| 线速度m/min | 150 |  | 线速度m/min | 150
| 每转进给mm/r | F0.3 |  | 每转进给mm/r | F0.3
切削信息 | 单边最大切削 | 2.5mm | 切削信息 | 单边最大切削 | 2.5mm
| 切削方式 | 车 |  | 切削方式 | 车
| 是否内冷及方式 | 冷却 |  | 是否内冷及方式 | 冷却
| 加工节拍 | 30分钟 |  | 加工节拍 | 30分钟
| 换刀原因 | 磨损 |  | 换刀原因 | 磨损
试切结果 | 寿命/刃口 | 100件/片 | 试切结果 | 寿命/刃口 | 200件/片
| 刃口磨损形式 | 前后刃同时磨损 |  | 刃口磨损形式 | 前后刃同时磨损
| 铁屑形式 | 断屑 |  | 铁屑形式 | 断屑
| 单件成本 | 0.43元/件 |  | 单件成本 | 0.19元/件
| 加工节拍对比 | 30分钟 |  | 加工节拍对比 | 30分钟
试用效果对比 | 试切结果：在切削参数转速、进给、线速度各项参数相同情况下： 1.寿命对比 宏盛100件/片， 株洲钻石200件/片。 2.单件成本对比 宏盛 0.43元/件， 株洲钻石 0.19元/件。 3.结合以上本次试切论证，株洲钻石刀片在使用寿命和成本上具有优势。
客户确认 |  |  | 日期

## 高速钻测试
试刀报告
报告人 |  | 闫有文 |  | 部门/所属销售区域 |  |  | 机加工
填写日期 |  | 2023-06-21 |  | 试用编号-商务平台
设备信息
机床型号 |  |  |  | 机床类型 |  |  | 立钻
机床接口形式 |  |  |  | 主轴功率
工件信息
工件名称 |  | 活柱 |  | 材料类型 | 钢件 |  | 材质 | 27 Simn
硬度 |  | HSB 240-280 |  | 加工类型 | 钻大孔 |  | 冷却方式 | 冷却液
精度要求 | 0.05-0.1mm
刀具信息
原有刀具型号 | D59 |  | 供应商 | 关中 | 刀片价格 | 880元 |  | 品牌 | 关中
试用刀具型号 | SD45S-130-MT5 |  | 供应商 | 正源 | 刀具价格 | 1600元 |  | 品牌 | 荣科
试用刀刀片型号 | M0590 |  | 供应商 | 正源 | 刀片价格 | 305元 |  | 品牌 | 荣科
切削参数
类型/名称 | 主轴转速 r/min | 切削深度 mm | 每转进给 mm/r | 线速度 m/min | 进给速度 mm/min | 切削宽度 mm | 机床负载 | 切屑形态 | 备注
原有参数 | 52 | 150 | 0.255 | 9.6 | 150 | 59 |  | 长条铁屑
试用参数 | 115 | 150 | 0.255 | 21 | 350 | 59 |  | 碎铁屑
现场加工简图 | [5 empty] | 换刀标准
=DISPIMG("ID_A64AD45414C94994B2B288F543B1586F",1)
试用结果及失效形式分析
[6 empty] | 材料 | 品牌 | 使用寿命 | 失效原因
[6 empty] | 钢件 | 关中 | 140 | 正常磨损
[6 empty] | 钢件 | 荣科 | 140 | 正常磨损
性能价格比对
[6 empty] | 使用寿命 |  | 同等
[6 empty] | 成本节约 |  | 同等
[6 empty] | 生产效率 |  | 提升120%
加工描述 | 经过多次试切，新试用的可换头钻尖，整体寿命与价格老式麻花钻基本持平，效率能提高1.2倍，老式麻花钻一般钻10件左右就需要修磨一次，辅助时间占用过多，使用过程中会有刃带崩坏，整个麻花钻报废的情况，试用新式可换头的钻尖可以减少修磨次数，尺寸精度更有保证，大大的提高生产效率，降低生产成本。
车间建议及意见
情况属实，同意采购。

## 面铣刀测试
试刀报告
报告人 |  | 闫有文 |  | 部门/所属销售区域 |  |  | 机加工
填写日期 |  | 2023-08-19 |  | 试用编号-商务平台
设备信息
机床型号 |  | 纽威VM1580/1150 |  | 机床类型 |  |  | 数控加工中心
机床接口形式 |  |  |  | 主轴功率
工件信息
工件名称 |  | 导向套 |  | 材料类型 | 合金钢 |  | 材质 | 27Simn
硬度 |  | 240-280HBW |  | 加工类型 | 铣削 |  | 冷却方式 | 外冷
精度要求 | 0.01mm
刀具信息
原有刀片型号 | YBG205/APMT160408PDER 两刃 |  | 供应商 | 正源 | 刀片价格 | 13.5元 |  | 品牌 | 株洲钻石
原有刀盘型号 |  |  | 供应商 | 正源 | 刀片价格 |  |  | 品牌
试用刀片型号 | YBG202/WNGU080608PNR-GM 六刃 |  | 供应商 | 正源 | 刀片价格 | 24元 |  | 品牌 | 株洲钻石
试用刀盘型号 | MFWN90-50-22-4T |  | 供应商 | 正源 | 刀片价格 | 150 |  | 品牌 | 锐侠普
切削参数
类型/名称 | 主轴转速 r/min | 切削深度 mm | 每转进给mm/r | 线速度 m/min | 进给速度 mm/min | 切削宽度 mm | 机床负载 | 切屑形态 | 备注
原有参数 | 1300 | 0.3mm | 3000 | 350 | 0.35 | 10mm | 30% | 碎销 | 两刃
试用参数 | 1300 | 0.3mm | 3000 | 350 | 0.35 | 10mm | 30% | 碎销 | 六刃
现场加工简图 | [5 empty] | 换刀标准
=DISPIMG("ID_CC49AD1F3C7D487AB8409E547519FC92",1)
试用结果及失效形式分析
[6 empty] | 材料 | 品牌 | 使用寿命 | 失效原因
[6 empty] | 合金钢 | 株洲钻石 | 15件/片 | 正常磨损
[6 empty] | 合金钢 | 株洲钻石 | 28.5件/片 | 正常磨损
性能价格比对
[6 empty] | 使用寿命 |  | 提升52%
[6 empty] | 成本节约 |  | 降低50%
[6 empty] | 生产效率 |  | 提升50%
车间建议及意见
在相同加工参数一致情况下，通过现场试用效果/成本比对如下： 1.原有株洲钻石两刃铣刀片成本：3.6元/件 2.现试株洲钻石六刃铣刀片成本：1.8元/件 现场试用结果：成本降低50%，使用寿命提升52%，效率提升50%，车间考虑尽最大可能减少更换频次，减少辅助时间，提高当班生产效率，成本最低。最终建议选用：株洲钻石六刃铣刀替换原有株洲钻石两刃铣刀。

## 柔性倒角刀
试刀报告
报告人 |  | 闫有文 |  | 部门/所属销售区域 |  |  | 机加工
填写日期 |  | 2023-11-14 |  | 试用编号-商务平台
设备信息
机床型号 |  | 纽威VM1580/1150 |  | 机床类型 |  |  | 数控加工中心
机床接口形式 |  |  |  | 主轴功率
工件信息
工件名称 |  | 导向套 |  | 材料类型 | 合金钢 |  | 材质 | 27simn
硬度 |  | 240-280HBW |  | 加工类型 | 铣钻 |  | 冷却方式 | 外冷
精度要求 | 0.01mm
刀具信息
原有刀具型号 | 人工抛磨 |  | 名称 |  | 刀片价格 |  |  | 品牌 | 人工抛磨
试用刀具型号 | SV-BW-7.0 |  | 名称 | 柔性倒角刀杆 | 刀具价格 | 495 |  | 品牌 | 苏州峰鸟
试用刀刀片型号 | SV-1 |  | 名称 | 合金倒角刀片 | 刀片价格 | 85 |  | 品牌 | 苏州峰鸟
试用刀刀片型号 | SV-1-C |  | 名称 | 钨钢倒角刀 | 刀片价格 | 130 |  | 品牌 | 苏州峰鸟
切削参数
类型/名称 | 主轴转速 r/min | 切削深度 mm | 每转进给 mm/r | 线速度 m/min | 进给速度 mm/min | 切削宽度 mm | 机床负载 | 切屑形态 | 备注
原有参数 | 人工抛磨 | [7 empty] | 人工抛磨
试用参数 | 1000 | 15 | F0.05 | 25 | F50 | 8 | 30% | 碎销 | 双刃
现场加工简图 | [5 empty] | 换刀标准
=DISPIMG("ID_FECD27D3669E446FA96144F4421819B2",1)
试用结果及失效形式分析
[6 empty] | 材料 | 品牌 | 使用寿命 | 失效原因
[6 empty] | 27SiMn | 峰鸟 | 1420件/单刃 | 刀尖磨损
性能价格比对
[6 empty] | 使用寿命 |  | 1420件/单刃
[6 empty] | 成本节约 |  | 降低 48.5%
[6 empty] | 生产效率 |  | 提升 50%
加工描述 | 替代原有人工抛磨打磨导向套顶丝孔成本，由数控加工中心钻攻后孔直接进行倒角，满足生产技术工艺要求后进行攻丝。
车间建议及意见
1.原有人工抛磨方式人工成本0.83元件+损耗成本0.2元/件 合计1.03元/件，采用倒角刀去刺成本 0.5元/件， 成本降低 48.5% 2.人工打磨需要反转搬运时间10秒/件，采用倒角刀加工仅需5秒/件，效率提升50% 综上所述，车间同意采用（苏州蜂鸟）倒角刀替代原有人工打磨，减少人为因素对工件质量一致性的影响，从而标准作业，降低加工成本，提高线体整体效率。

## 外圆桃型试刀
刀具试刀报告
报告人 |  | 闫有文 |  | 部门/所属销售区域 |  | 机加工-活塞杆自动线
填写日期 |  | 2023-12-02 |  | 试用编号-商务平台
设 备 信 息
机床型号（厂家） |  |  |  | 机床类型 |  | 车床
机床接口形式 |  |  |  | 主轴功率
4
工件名称 |  | 活塞杆 |  | 材料类型 | 30Crmnsi | 钢件
硬 度 | HRC | 25-27 |  | 加工类型 | 外圆加工 |  | 冷却方式 | 外冷
精度要求 | 1.6
刀 具 信 息
原用刀具型号 |  | YBC251/WNMG080404-DF |  | 供应商 | 正源 | 刀片 含税价格 | 24 | 品牌 | 株洲钻石
试用刀具型号 |  | YB6425/WNMG080408-TMX |  | 供应商 | 正源 | 刀片 含税价格 | 16 | 品牌 | 株洲钻石
切 削 参 数
序 号 | 线速度m/min | 转速r/min | 每转进给mm/rev | 进给速度mm/min | 切削深度mm | 切削宽度mm | 机床负荷 | 切屑形态 | 备注
原用参数 | 135 | 400 | 0.45 |  | 2 | 0.45 |  | 带状屑 | 菱形
试用参数1 | 135 | 400 | 0.45 |  | 2 | 0.45 |  | 碎屑 | 桃型
加 工 描 述 或 简 图 |  |  |  |  | 换 刀 标 准
=DISPIMG("ID_94F171370AFD4BAEA3DFAFEF38DA3AA0",1)
试 用 结 果 及 失 效 形 式 分 析
[5 empty] | 材料 |  | 刀具寿命 （单个刀尖） | 刀片失效原因
[5 empty] | 钢件 | 原用刀片 | 30 | 正常后刀面磨损
[5 empty] | 钢件 | 试用刀片 | 18 | 正常后刀面磨损
性 能 价 格 比
[5 empty] | 刀具使用寿命提高 |  | 40 |  | %
[5 empty] | 原刀片单件成本 |  | 1.33 |  | 元
[5 empty] | 现刀片单件成本 |  | 0.53 |  | 元
[5 empty] | 刀具成本下降 |  | 60 |  | %
[5 empty] | 生产效率提高 |  | 30 |  | %
经过多次试切，原用刀片刀尖圆弧是0.4刀尖，粗精一把刀加工，刀尖磨损太快，新试用刀片刀尖为0.8刀尖，也是粗精一把刀，精加工在加大加工余量不影响光洁度的情况下，刀片寿命有明显提高，断屑为碎屑，不缠铁屑， 减少换刀次数。
试 用 结 论 |  | 成功 |  | 原 因 | 性价比优势 |  | 单价成本降低明显
车间 建 议 及 意 见
在相同加工参数一致情况下，通过现场试用效果/成本比对如下： 1.原有株洲钻石菱形车刀片成本：1.33元/件 2.现试株洲钻石桃型车刀片成本：0.53元/件 现场试用结果：成本降低60%，效率提升30%，刀具使用寿命提高40%，车间考虑尽最大可能减少更换频次，减少辅助时间，提高当班生产效率，成本最低。最终建议选用：株洲钻石桃型车刀片。

## 杆线外圆试刀
刀具试刀报告
报告人 |  | 闫有文 |  | 部门/所属销售区域 |  | 机加工-活塞杆自动线
填写日期 |  | 2023-12-15 |  | 试用编号-商务平台
设 备 信 息
机床型号（厂家） |  |  |  | 机床类型 |  | 车床
机床接口形式 |  |  |  | 主轴功率
工件名称 |  | 活塞杆 |  | 材料类型 | P | 钢件
硬 度 | HRC | 25-27 |  | 加工类型 | 外圆加工 |  | 冷却方式 | 外冷
精度要求
刀 具 信 息
原用刀具型号 |  | YBC251/WNMG080404-DF |  | 供应商 | 正源 | 刀片 含税价格 | 24 | 品牌 | 株洲钻石
试用刀具型号 |  | YBC251/TNMG160404L-S |  | 供应商 | 正源 | 刀片 含税价格 | 16 | 品牌 | 株洲钻石
切 削 参 数
序 号 | 线速度m/min | 转速r/min | 每转进给mm/rev | 进给速度mm/min | 切削深度mm | 切削宽度mm | 机床负荷 | 切屑形态 | 备注
原用参数 | 135 | 400 | 0.45 |  | 2 | 0.45 |  | 带状屑
试用参数1 | 135 | 400 | 0.45 |  | 2 | 0.45 |  | 碎屑
加 工 描 述 或 简 图 |  |  |  |  | 换 刀 标 准
=DISPIMG("ID_0C76A787A0B0493381C2CE3AE54555CF",1)
试 用 结 果 及 失 效 形 式 分 析
[5 empty] | 材料 | 刀片 | 刀具寿命 （单个刀尖） | 刀片失效原因
[5 empty] | 钢件 | 原用刀片 | 24 | 正常后刀面磨损
[5 empty] | 钢件 | 试用刀片 | 18 | 正常后刀面磨损
性 能 价 格 比
[5 empty] | 刀具使用寿命提高 |  | 25 |  | %
[5 empty] | 原刀片单件成本 |  | 1.33 |  | 元
[5 empty] | 现刀片单件成本 |  | 0.66 |  | 元
[5 empty] | 刀具成本下降 |  | 50 |  | %
[5 empty] | 生产效率提高 |  | 20 |  | %
经过多次试切，原刀片在去不用中心架加工细长轴类工件震动厉害，用新试用的刀片几乎感受不到震动，加工表面没有震纹，寿命有明显提高，铁屑为碎屑，效果提升明显。
试 用 结 论 |  | 成功 |  | 原 因 | 性价比优势 |  | 单价成本降低明显
车间 建 议 及 意 见
在相同加工参数一致情况下，通过现场试用效果/成本比对如下： 1.原有株洲钻石菱形车刀片成本：1.33元/件 2.现试株洲钻三角型车刀片成本：0.66元/件 现场试用结果：成本降低50%，效率提升20%，刀具使用寿命提高25%，车间考虑尽最大可能减少更换频次，减少辅助时间，提高当班生产效率，成本最低。最终建议选用：株洲钻石三角型车刀片。

## 盘套线快速面铣测试
刀具试刀报告
报告人 |  | 闫有文 |  | 部门/所属销售区域 |  | 机加工-盘套自动线
填写日期 |  | 2025-04-21 |  | 试用编号-商务平台
设 备 信 息
机床型号（厂家） |  | 纽威 |  | 机床类型 |  | 加工中心
机床接口形式 |  | BT |  | 主轴功率 |  | 18.5Kw
4
工件名称 |  | 导向套 |  | 材料类型 | P | 钢件
硬 度 | HB | 240-280 |  | 加工类型 | 铣四方 |  | 冷却方式 | 外冷
精度要求
刀 具 信 息
原用刀具型号 |  | WNGU080608PNR-GM/YBG202 |  | 供应商 | 正源 | 刀片价格 | 24 | 品牌
试用刀具型号 |  | ADMT11T308T2/T3-TP3125 |  | 供应商 | 唐隆 | 刀片价格 | 50 | 品牌 | DASCUT
切 削 参 数
序 号 | 线速度m/min | 转速r/min | 每转进给mm/rev | 进给速度mm/min | 切削深度mm | 切削宽度mm | 机床负荷 | 切屑形态 | 备注
原用参数 | 220 | 1400 | 2.85 | 4000 | 0.3 | 9 |  | 碎屑
试用参数1 | 157 | 1000 | 0.5 | 500 | 5 | 9 |  | 碎屑
加 工 描 述 或 简 图 |  |  |  |  | 换 刀 标 准 |  | 刀刃磨损
=DISPIMG("ID_99EB3AF35C804FB0B26D32AE8209D819",1) | [6 empty] | 其他因素
试 用 结 果 及 失 效 形 式 分 析
[5 empty] | 材料 |  | 刀具寿命 （单个刀尖） | 刀片失效原因
[5 empty] | 钢件 | 原用刀片 | 5 | 正常后刀面磨损
[5 empty] | 钢件 | 试用刀片 | 40 | 其 他
性 能 价 格 比
[5 empty] | 刀具使用寿命提高 |  | 700 |  | %
[5 empty] | 原刀片单件成本 |  | 3.2 |  | 元
[5 empty] | 现刀片单件成本 |  | 3.12 |  | 元
[5 empty] | 刀具成本下降 |  | 2.5 |  | %
[5 empty] | 生产效率提高 |  | 100 |  | %
经过多次试切，新试用的槽刀片效率更高，单件成本相当，整体性能优势明显。
试 用 结 论 |  | 成功 |  | 原 因 | 品质优势 |  | 效率提升一倍
车间 建 议 及 意 见
建议批量购买。