## Sheet1
刀具试刀报告
报告人 |  | 赵鹏 |  | 部门/所属销售区域 |  | 柱杆BU
填写日期 |  | 2025-07-20 |  | 试用编号-商务平台
设 备 信 息
机床型号（厂家） |  | 数控车 |  | 机床类型 |  | 立车
机床接口形式 |  |  |  | 主轴功率 |  | 18.5Kw
加工工况
工件名称 |  | 导向套 |  | 材料类型 | P | 钢件
硬 度 | HRC | 25-27 |  | 加工类型 | 倒角加工 |  | 冷却方式 | 外冷
精度要求
刀 具 信 息
原试用刀片型号 |  | MGN400-TP00 3V |  | 供应商 | 蜂鸟 | 刀片价格 含税单价 | 170 | 品牌 | 号恩
新使用刀片型号 |  | YB6225/QCMD04004-DX |  | 供应商 | 正源 | 刀片价格 含税单价 | 39 | 品牌 | 株洲钻石
切 削 参 数
序 号 | 线速度m/min | 转速r/min | 每转进给mm/rev | 进给速度mm/min | 切削深度mm | 切削宽度mm | 机床负荷 | 切屑形态 | 备注
原用参数 | 130 | 200 | 0.15 |  | 11 | 4 |  | 碎屑
试用参数1 | 130 | 200 | 0.18 |  | 11 | 4 |  | 碎屑
加 工 描 述 或 简 图 |  |  |  |  | 换 刀 标 准 |  | 正常寿命
其他因素
试 用 结 果 及 失 效 形 式 分 析
[5 empty] | 材料 |  | 刀具寿命 （一个刀片） | 刀片失效原因
[5 empty] | 钢件 | 原用刀片 | 13 | 正常后刀面磨损
[5 empty] | 钢件 | 试用刀片 | 10 | 正常后刀面磨损
性 能 价 格 比
[5 empty] | 刀具使用寿命提高 |  | 0 |  | %
[5 empty] | 原刀片单件成本 |  | 6.53 |  | 元
[5 empty] | 现刀片单件成本 |  | 1.95 |  | 元
[5 empty] | 刀具成本下降 |  | 70 |  | %
[5 empty] | 生产效率提高 |  | 20 |  | %
原使用刀具为进口刀片断屑为碎屑，新试用刀具经过多次试切，断屑也为碎屑，进给提高20%，寿命略低于进口刀片，价格低将近五倍，实现降本增效。
试 用 结 论 |  | 成功 |  | 原 因 | 性价比优势 |  | 降本增效明显
Note on B10: 此处填写客户对工件的精度要求，如有其它特殊要求亦可在此处说明
Note on F9: 如铣削加工的面铣、方肩铣等，如加工类型特殊，可在示意简图一栏中插入图片说明
Note on G3: 对应商务平台上的申请编号，必填项