## Sheet1
刀具试刀报告
报告人 |  | 闫有文 |  | 部门/所属销售区域
填写日期 |  | 2025-07-20 |  | 试用编号-商务平台
设 备 信 息
机床型号（厂家） |  | 杨森 |  | 机床类型 |  | 活柱铣钻专机
机床接口形式 |  |  |  | 主轴功率
机床工况
工件名称 |  | 活柱 |  | 材料类型 | P | 钢件
硬 度 | HRC | 25-27 |  | 加工类型 | 倒角加工 |  | 冷却方式 | 外冷
精度要求
刀 具 信 息
新试用刀具型号 |  | WQC20-ER20A |  | 供应商 | 正源 | 刀片价格 含税单价 | 1500 | 品牌
新试用刀片型号 |  | K1206-M06 |  | 供应商 | 正源 | 刀片价格 含税单价 | 28 | 品牌 | 锐侠普
切 削 参 数
序 号 | 线速度m/min | 转速r/min | 每转进给mm/rev | 进给速度mm/min | 切削深度mm | 切削宽度mm | 机床负荷 | 切屑形态 | 备注
试用参数1 | 80 | 1500 | 0.2 | 300 |  |  |  | 碎屑
加 工 描 述 或 简 图 |  |  |  |  | 换 刀 标 准 |  | 正常寿命
其他因素
试 用 结 果 及 失 效 形 式 分 析
[5 empty] | 材料 |  | 刀具寿命 （一个刀片） | 刀片失效原因
[5 empty] | 钢件 | 试用刀具 | 20 | 正常后刀面磨损
性 能 价 格 比
[5 empty] | 刀具使用寿命提高 |  |  |  | %
[5 empty] | 原刀片单件成本 |  |  |  | 元
[5 empty] | 现刀片单件成本 |  |  |  | 元
[5 empty] | 刀具成本下降 |  |  |  | %
[5 empty] | 生产效率提高 |  |  |  | %
活柱锥孔去毛刺，原来使用的是人工用角磨机打磨，因为锥孔在曲面上，孔有几种尺寸，在程序上很难实现去毛刺，新试用刀具为万向浮动倒角刀，可以在三个坐标里有几毫米的浮动空间，在编程上只需要用圆弧切削就可以实现曲面去毛刺，减少了人工去毛刺的时间，提高了生产效率。
试 用 结 论 |  | 成功 |  | 原 因 | 性价比优势 |  | 效率提高明显
Note on B10: 此处填写客户对工件的精度要求，如有其它特殊要求亦可在此处说明
Note on F9: 如铣削加工的面铣、方肩铣等，如加工类型特殊，可在示意简图一栏中插入图片说明
Note on G3: 对应商务平台上的申请编号，必填项