## Sheet1
刀具试刀报告
报告人 |  | 王少固 |  | 部门/所属销售区域 |  | 缸体BU
填写日期 |  | 2025-07-16 |  | 试用编号-商务平台
设 备 信 息
机床型号（厂家） |  | CK6156 |  | 机床类型 |  | 数控车床
机床接口形式 |  | 其 他 |  | 主轴功率
加工工况
工件名称 |  | 中缸止口 |  | 材料类型 | P | 27硅锰
硬 度 | HRC | 25-27 |  | 加工类型 | 车削 |  | 冷却方式 | 外冷
精度要求
刀 具 信 息
原使用刀具型号 |  | YB650/CNGG160608-XM |  | 供应商 | 正源 | 刀片价格 含税单价 | 42 | 品牌 | 株洲钻石
新试用刀片型号 |  | DNMG150608-UF2 ZP3030 |  | 供应商 | 正源 | 刀片价格 含税单价 | 38 | 品牌 | 锐侠普
切 削 参 数
序 号 | 线速度m/min | 转速r/min | 每转进给mm/rev | 进给速度mm/min | 切削深度mm | 切削宽度mm | 机床负荷 | 切屑形态 | 备注
原用参数 | 130 | 150 | 0.08 |  | 0.5 |  |  | 带状屑
试用参数1 | 130 | 150 | 0.08 |  | 0.5 |  |  | 短碎屑
加 工 描 述 或 简 图 |  |  |  |  | 换 刀 标 准 |  | 正常寿命
其他因素
试 用 结 果 及 失 效 形 式 分 析
[5 empty] | 材料 |  | 刀具寿命 （单个刀尖） | 刀片失效原因
[5 empty] | 钢件 | 原用刀片 | 25 | 正常后刀面磨损
[5 empty] | 钢件 | 试用刀片 | 25 | 正常后刀面磨损
性 能 价 格 比
[5 empty] | 刀具使用寿命提高 |  | 0 |  | %
[5 empty] | 原刀片单件成本 |  | 0.42 |  | 元
[5 empty] | 现刀片单件成本 |  | 0.38 |  | 元
[5 empty] | 刀具成本下降 |  | 10 |  | %
[5 empty] | 生产效率提高 |  | 0 |  | %
原使用刀片在精加工中铁屑不断，精加工之后还需要暂停去勾铁屑，影响整体生产节拍，新使用刀具在保证寿命的前提下可以实现规律断屑，减少了缠屑风险。
试 用 结 论 |  | 成功 |  | 原 因 | 品质优势 |  | 断屑效果好
Note on B10: 此处填写客户对工件的精度要求，如有其它特殊要求亦可在此处说明
Note on F9: 如铣削加工的面铣、方肩铣等，如加工类型特殊，可在示意简图一栏中插入图片说明
Note on G3: 对应商务平台上的申请编号，必填项