## Sheet1
刀具试刀报告
报告人 |  | 闫有文 |  | 部门/所属销售区域 |  | 机加工-盘套自动线
填写日期 |  | 2025-04-21 |  | 试用编号-商务平台
设 备 信 息
机床型号（厂家） |  | 纽威 |  | 机床类型 |  | 加工中心
机床接口形式 |  | BT |  | 主轴功率 |  | 18.5Kw
4
工件名称 |  | 导向套 |  | 材料类型 | P | 钢件
硬 度 | HB | 240-280 |  | 加工类型 | 铣四方 |  | 冷却方式 | 外冷
精度要求
刀 具 信 息
原用刀具型号 |  | WNGU080608PNR-GM/YBG202 |  | 供应商 | 正源 | 刀片价格 | 24 | 品牌
试用刀具型号 |  | ADMT11T308T2/T3-TP3125 |  | 供应商 | 唐隆 | 刀片价格 | 50 | 品牌 | DASCUT
切 削 参 数
序 号 | 线速度m/min | 转速r/min | 每转进给mm/rev | 进给速度mm/min | 切削深度mm | 切削宽度mm | 机床负荷 | 切屑形态 | 备注
原用参数 | 220 | 1400 | 2.85 | 4000 | 0.3 | 9 |  | 碎屑
试用参数1 | 157 | 1000 | 0.5 | 500 | 5 | 9 |  | 碎屑
加 工 描 述 或 简 图 |  |  |  |  | 换 刀 标 准 |  | 刀刃磨损
=DISPIMG("ID_5899D59137F146C089B1AC79CD237B39",1) | [6 empty] | 其他因素
试 用 结 果 及 失 效 形 式 分 析
[5 empty] | 材料 |  | 刀具寿命 （单个刀尖） | 刀片失效原因
[5 empty] | 钢件 | 原用刀片 | 5 | 正常后刀面磨损
[5 empty] | 钢件 | 试用刀片 | 40 | 其 他
性 能 价 格 比
[5 empty] | 刀具使用寿命提高 |  | 700 |  | %
[5 empty] | 原刀片单件成本 |  | 3.2 |  | 元
[5 empty] | 现刀片单件成本 |  | 3.12 |  | 元
[5 empty] | 刀具成本下降 |  | 2.5 |  | %
[5 empty] | 生产效率提高 |  | 100 |  | %
经过多次试切，新试用的槽刀片效率更高，单件成本相当，整体性能优势明显。
试 用 结 论 |  | 成功 |  | 原 因 | 品质优势 |  | 效率提升一倍
车间 建 议 及 意 见
建议批量购买。
Note on B10: 此处填写客户对工件的精度要求，如有其它特殊要求亦可在此处说明
Note on F9: 如铣削加工的面铣、方肩铣等，如加工类型特殊，可在示意简图一栏中插入图片说明
Note on G3: 对应商务平台上的申请编号，必填项