## Sheet3
工具名称 | 报告人 | 部门_所属销售区域 | 填写日期 | 试用编号_商务平台 | 原设备信息_机床型号 | 设备信息_机床类型 | 设备信息_机床接口形式 | 设备信息_主轴功率 | 工件名称 | 工件信息_材料类型 | 工件信息_材质 | 工件信息_硬度 | 工件信息_加工类型 | 工件信息_冷却方式 | 工件信息_精度要求 | 刀具信息_原有刀具型号 | 刀具信息_原有刀具_供应商 | 刀具信息_原有刀具_刀片价格 | 刀具信息_原有刀具_品牌 | 刀具信息_新试用刀具型号 | 刀具信息_新试用刀具_供应商 | 刀具信息_新试用刀具_刀具价格 | 刀具信息_新试用刀具_品牌 | 刀具信息_原试用刀片型号 | 刀具信息_原试用刀片_供应商 | 刀具信息_原试用刀片_刀片价格 | 刀具信息_原试用刀片_品牌 | 刀具信息_新试用刀片型号 | 刀具信息_新试用刀片_供应商 | 刀具信息_新试用刀片_刀片价格 | 刀具信息_新试用刀片_品牌 | 原削参数_类型名称 | 原削参数_线速度m/min | 原削参数_转速r/min | 原削参数_每转进给mm/rev | 原削参数_进给速度mm/min | 原削参数_切削深度mm | 原削参数_切削宽度mm | 原削参数_机床负荷 | 原削参数_切屑形态 | 原削参数_备注 | 试用削参数_类型名称 | 试用削参数_线速度m/min | 试用削参数_转速r/min | 试用削参数_每转进给mm/rev | 试用削参数_进给速度mm/min | 试用削参数_切削深度mm | 试用削参数_切削宽度mm | 试用削参数_机床负荷 | 试用削参数_切屑形态 | 试用削参数_备注 | 现场加工简图 | 换刀标准 | 其他因素 | 原用刀片_试用结果及失效形式分析_材料 | 原用刀片_试用结果及失效形式分析_品牌 | 原用刀片_试用结果及失效形式分析_使用寿命（件/单刃） | 原用刀片_试用结果及失效形式分析_失效原因 | 试用刀片_试用结果及失效形式分析_材料 | 试用刀片_试用结果及失效形式分析_品牌 | 试用刀片_试用结果及失效形式分析_使用寿命 | 试用刀片_试用结果及失效形式分析_失效原因 | 性能价格比对_刀具使用寿命提高（%） | 性能价格比对_原刀片单件成本（元） | 性能价格比对_现刀片单件成本（元） | 性能价格比对_刀具成本下降（%） | 性能价格比对_生产效率提高（%） | 加工描述 | 试用结论 | 原因 | 结论 | 车间建议及意见
断屑刀片 | 赵鹏 | 柱杆BU | 2025-07-20 |  | 数控车 | 立车 |  | 18.5Kw | 导向套 | P | 钢件 | HRC（25-27） | 倒角加工 | 外冷 | [9 empty] | MGN400-TP00 3V | 蜂鸟 | 170 | 号恩 | YB6225/QCMD04004-DX | 正源 | 39 | 株洲钻石 | 原用参数 | 200 | 11 | 0.15 | 130 |  | 4 |  | 碎屑 |  | 试用参数1 | 200 | 11 | 0.18 | 130 |  | 4 |  | 碎屑 |  |  | 正常寿命 |  | 钢件 |  | 13 | 正常后刀面磨损 | 钢件 |  | 10 | 正常后刀面磨损 | 0 | 6.53 | 1.95 | 70 | 20 | 原使用刀具为进口刀片断屑为碎屑，新试用刀具经过多次试切，断屑也为碎屑，进给提高20%，寿命略低于进口刀片，价格低将近五倍，实现降本增效。 | 成功 | 性价比优势 | 降本增效明显
不锈钢熔覆滚刮粗镗刀片 | 闫有文 | 机加工-活塞杆自动线 | 2025-07-16 |  | 滚刮机床 |  | 其他 |  | 中缸内壁 | S | 不锈钢熔覆 | HRC（25-27） | 精加工 | 外冷 |  | YB650/SNGG150612-XM | 正源 | 41.6 | 株洲钻石 | [8 empty] | SNMG150612E-MC3 AP200U | 正源 | 41.6 | 澳克泰 | 原用参数 | 100 | 110 | 0.1 | 100 | 1.5 |  |  | 碎屑 |  | 试用参数1 | 100 | 110 | 0.1 | 100 | 1.5 |  |  | 碎屑 |  |  | 正常寿命 |  | 钢件 |  | 5 | 正常后刀面磨损 | 钢件 |  | 12 | 正常后刀面磨损 | 60 | 2.08 | 0.86 | 58 | 0 | 新试用刀片针对不锈钢熔覆和熔铜有很好的效果，提升了刀片寿命，减少换刀时间。 | 成功 | 性价比优势 | 寿命提升明显
浮动倒角刀 | 闫有文 | 机加工-活塞杆自动线 | 2025-07-20 |  | 杨森 | 活柱铣钻专机 |  |  | 活柱 | P | 钢件 | HRC（25-27） | 倒角加工 | 外冷 | [5 empty] | WQC20-ER20A | 正源 | 1500 | [5 empty] | K1206-M06 | 正源 | 28 | 锐侠普 | [10 empty] | 试用参数1 | 80 | 1500 | 0.2 | 300 |  |  |  | 碎屑 |  |  | 正常寿命 | [5 empty] | 钢件 |  | 20 | 正常后刀面磨损 | [5 empty] | 活柱锥孔去毛刺，原来使用的是人工用角磨机打磨，因为锥孔在曲面上，孔有几种尺寸，在程序上很难实现去毛刺，新试用刀具为万向浮动倒角刀，可以在三个坐标里有几毫米的浮动空间，在编程上只需要用圆弧切削就可以实现曲面去毛刺，减少了人工去毛刺的时间，提高了生产效率。 | 成功 | 性价比优势 | 效率提高明显
滚刮刀片 | 王少固 | 缸体BU | 2025-07-16 |  | CK6156 | 油缸滚刮专用机床 | 其他 |  | 缸体 | S | 不锈钢熔覆 | HRC（25-27） | 内孔滚刮 | 外冷 |  | YB650/ZNMF0806-F | 正源 | 44.6 | 株洲钻石 | [8 empty] | YB950/ZNMF0806-X | 正源 | 53 | 株洲钻石 | 原用参数 | 100 | 110 | 0.8 | 90 | 1600 | 1.5 |  | 带状屑 |  | 试用参数1 | 100 | 110 | 0.8 | 90 | 1600 | 1.5 |  | 带状屑 |  |  | 正常寿命 |  | 钢件 |  | 6 | 正常后刀面磨损 | 钢件 |  | 13 | 正常后刀面磨损 | 53.8 | 1.86 | 1.02 | 45 | 0 | 经过多次试切，新试用刀片针对不锈钢熔覆和熔铜加工寿命提升明显，出屑效果也有很大改善，减少换刀次数，提升工作效率。 | 成功 | 品质优势 | 寿命提高
精加工切槽 | 赵鹏 | 柱杆BU | 2025-07-16 |  |  | 车床 | 其他 |  | 导向套 | P | 27硅锰 | HRC（25-27） | 外圆切槽 | 外冷 | 光洁度要求亮 | N123H2-0400-0004-TF 4325 | 正源 | 183.5 | 山特维克 | [8 empty] | YB8225/QCGD04004-EP | 正源 | 39 | 株洲钻石 | 原用参数 | 120 | 160 | 0.08 |  | 0.5 | 4 |  | 带状屑 |  | 试用参数1 | 120 | 160 | 0.08 |  | 0.5 | 4 |  | 带状屑 |  |  | 正常寿命 |  | 钢件 |  | 45 | 正常后刀面磨损 | 钢件 |  | 25 | 正常后刀面磨损 |  | 2 | 0.78 | 61 |  | 原使用刀片为进口刀片,加工成本高，试用刀片为国产刀片加工光洁度和进口一样，寿命低于进口，但是价格低5倍左右，可以加工一个班次，换班时候换刀片，不影响正常加工效率。 | 成功 | 性价比优势 | 降本明显
螺纹刀片 | 赵鹏 | 柱杆BU | 2025-07-16 |  |  | 车床 | 其他 |  | 活塞杆 | P | 27硅锰 | HRC（25-27） | 外螺纹 | 外冷 |  | 266RG-16MM01A300M 1125 | 正源 | 170 | 山特维克 | [8 empty] | YBG201/RT16.01W-3.00GM | 正源 | 28 | 株洲钻石 | 原用参数 | 120 | 260 | 1 | 260 | 1 |  |  | 带状屑 |  | 试用参数1 | 120 | 260 | 1 | 260 | 1 |  |  | 带状屑 |  |  | 正常寿命 |  | 钢件 |  | 90 | 正常后刀面磨损 | 钢件 |  | 50 | 正常后刀面磨损 | -44 | 0.63 | 0.18 | 71 |  | 原使用刀片为进口刀片刀片成本太高，新试用刀具为国产刀片，寿命为原来一半，但是价格低了5倍，原使用刀具可以加工两个班，新试用刀具加工一个班，在换班时候换刀，不影响加工效率，大大降低了生产成本。 | 成功 | 性价比优势 | 降本明显
止口熔不锈钢刀片 | 王少固 | 缸体BU | 2025-07-16 |  | CK6156 | 数控车床 | 其他 |  | 中缸止口 | S | 不锈钢熔覆 | HRC（25-27） | 精加工 | 外冷 |  | YB650/CNGG160608-XM | 正源 | 42 | 株洲钻石 | [8 empty] | CNMG160608E-MC3 AP301M | 正源 | 42 | 澳克泰 | 原用参数 | 100 | 130 | 0.2 |  | 1 |  |  | 带状屑 |  | 试用参数1 | 100 | 130 | 0.2 |  | 1 |  |  | 带状屑 |  |  | 正常寿命 |  | 钢件 |  | 6 | 正常后刀面磨损 | 钢件 |  | 13 | 正常后刀面磨损 | 60 | 1.75 | 0.8 | 54.3 | 0 | 新试用刀片在加工不锈钢熔覆和熔铜寿命提高明显,减少了工人频繁换刀的时间，提升工作效率。 | 成功 | 性价比优势 | 寿命提升明显
铣倒角刀片 | 赵鹏 | 柱杆BU | 2025-07-16 |  | 杨森 | 活柱铣钻专机 | BT |  | 活柱 | P | 27Simn | HRC（25-27） | 铣削 | 外冷 |  | φ85*110 | 正源 | 1808 | 非标定做 | [8 empty] | ZP300/LNGX120530-GH | 正源 | 15 | 株洲钻石 | 原用参数 | 20 | 80 | 0.1 | 8 | 50 |  |  | 碎屑 | 一刀成型 | 试用参数1 | 200 | 2000 | 0.6 | 6000 | 0.5 |  |  | 碎屑 | 螺旋分层 |  | 正常寿命 |  | 钢件 |  | 100 | 正常后刀面磨损 | 钢件 |  | 25 | 正常后刀面磨损 |  | 18 | 0.75 | 95 | 90 | 原使用刀具是非标定做的高速钢材质的成型刀，主要适用于普通台钻，新机床为数控机床，转速和进给都高，经过多次试切，采用螺旋分层下刀的方式把锥孔铣出来，进给可以达到6000mm/min，加工一个锥孔需要90秒，原使用刀具加工一个孔需要15分钟左右，效果提高十倍左右，新试用刀片为标准铣刀片换刀方便不需要修磨，减少辅助加工时间。 | 成功 | 品质优势 | 性价比提升明显
止口断屑刀片 | 王少固 | 缸体BU | 2025-07-16 |  | CK6156 | 数控车床 | 其他 |  | 中缸止口 | P | 27硅锰 | HRC（25-27） | 车削 | 外冷 |  | YB650/CNGG160608-XM | 正源 | 42 | 株洲钻石 | [8 empty] | DNMG150608-UF2 ZP3030 | 正源 | 38 | 锐侠普 | 原用参数 | 130 | 150 | 0.08 |  | 0.5 |  |  | 带状屑 |  | 试用参数1 | 130 | 150 | 0.08 |  | 0.5 |  |  | 短碎屑 |  |  | 正常寿命 |  | 钢件 |  | 25 | 正常后刀面磨损 | 钢件 |  | 25 | 正常后刀面磨损 | 0 | 0.42 | 0.38 | 10 | 0 | 原使用刀片在精加工中铁屑不断，精加工之后还需要暂停去勾铁屑，影响整体生产节拍，新使用刀具在保证寿命的前提下可以实现规律断屑，减少了缠屑风险。 | 成功 | 品质优势 | 断屑效果好
钻孔成型台阶刀 | 赵鹏 | 柱杆BU | 2025-06-29 |  | HTC40200 | 机加工-活塞杆 | 其他 |  | 活塞杆 | P | 27硅锰 | HRC（25-27） | 扩孔加工 | 外冷 |  | CCMT09T304-HM | 正源 | 20 | 株洲钻石 | D39.5-C40-250L | 正源 | 1100 | 锐侠普 |  |  |  |  | CCMT120412-GM ZP3030 | 正源 | 22 | 锐侠普 | 原用参数 | 120 | 950 | 0.25 |  | 40MM | 1MM |  | 碎屑 | 分层走刀 | 试用参数1 | 120 | 950 | 0.2 |  | 40MM | 30MM |  | 碎屑 | 一刀成型 |  | 正常寿命 |  | 钢件 |  | 10 | 正常后刀面磨损 | 钢件 |  | 20件 | 正常后刀面磨损 | 50 |  |  |  | 500 | 原使用刀具是普通内孔Φ16的车刀杆，工件需从Φ20分层车削到Φ50，车削时间大概为10分钟，新试用刀具为非标成型刀，一次进刀可以直接扩孔到Φ50，时间大约是2分钟，效率提高5倍左右，新刀具一次装四片刀片，经过计算生产成本与原刀具持平。 | 成功 | 性价比优势 | 效率提高明显
盘套线盘刀 | 闫有文 | 机加工-盘套自动线 | 2025-04-21 |  | 纽威 | 加工中心 | BT | 18.5Kw | 导向套 | P | 钢件 | HB（240-280） | 铣四方 | 外冷 |  | WNGU080608PNR-GM/YBG202 | 正源 | 24 |  | ADMT11T308T2/T3-TP3125 | 唐隆 | 50 | DASCUT | [8 empty] | 原用参数 | 220 | 1400 | 2.85 | 4000 | 0.3 | 9 |  | 碎屑 |  | 试用参数1 | 157 | 1000 | 0.5 | 500 | 5 | 9 |  | 碎屑 |  |  | 刀刃磨损 |  | 钢件 |  | 5 | 正常后刀面磨损 | 钢件 |  | 40 | 其 他 | 700 | 3.2 | 3.12 | 2.5 | 100 | 经过多次试切，新试用的槽刀片效率更高，单件成本相当，整体性能优势明显。 | 成功 | 品质优势 | 效率提升一倍 | 建议批量购买。